## 切削条件①
MSES230P•MSE230•MSE230M
切削条件参考表
被削材 Work Material | 炭素鋼 Carbon Steels S50C |  |  | 合金鋼 Alloy Steels SCM・SKD・SUS |  |  | 調質鋼 Prehardened Steels HPM・NAK
切削速度 Cutting Speed | 50～80m/min |  |  | 50～70m/min |  |  | 40～60m/min
刃 径 Dia. | 回転数 Spindle Speed | 送り速度 Feed |  | 回転数 Spindle Speed | 送り速度 Feed |  | 回転数 Spindle Speed | 送り速度 Feed
| min-1 | mm/min |  | min-1 | mm/min |  | min-1 | mm/min
|  | 側面 Side Milling | 溝 Slotting |  | 側面 Side Milling | 溝 Slotting |  | 側面 Side Milling | 溝 Slotting
0.1 | 50000 | － | 25 | 50000 | － | 15 | 50000 | － | 20
0.2 | 50000 | － | 40 | 50000 | － | 25 | 50000 | － | 30
0.3 | 50000 | 100 | 50 | 50000 | 90 | 35 | 50000 | 85 | 40
0.4 | 50000 | 150 | 75 | 47700 | 130 | 50 | 39800 | 110 | 55
0.5 | 41400 | 170 | 85 | 38200 | 130 | 50 | 31800 | 110 | 55
0.8 | 25900 | 210 | 100 | 23900 | 150 | 55 | 19900 | 130 | 65
1 | 20700 | 210 | 100 | 19100 | 150 | 55 | 15900 | 130 | 65
1.5 | 13800 | 210 | 100 | 12700 | 150 | 55 | 10600 | 130 | 65
2 | 10300 | 210 | 100 | 9500 | 170 | 60 | 8000 | 150 | 75
2.5 | 8300 | 250 | 120 | 7600 | 180 | 65 | 6400 | 160 | 80
3 | 6900 | 280 | 140 | 6400 | 190 | 70 | 5300 | 170 | 85
3.5 | 5900 | 300 | 150 | 5500 | 190 | 70 | 4500 | 170 | 85
4 | 5200 | 310 | 160 | 4800 | 190 | 70 | 4000 | 170 | 85
5 | 4100 | 330 | 160 | 3800 | 230 | 75 | 3200 | 210 | 110
6 | 3400 | 340 | 170 | 3200 | 260 | 85 | 2700 | 240 | 120
7 | 3000 | 330 | 170 | 2700 | 240 | 80 | 2300 | 230 | 120
8 | 2600 | 310 | 160 | 2400 | 240 | 80 | 2000 | 220 | 110
9 | 2300 | 300 | 150 | 2100 | 230 | 80 | 1800 | 220 | 110
10 | 2100 | 290 | 150 | 1900 | 230 | 75 | 1600 | 210 | 100
11 | 1900 | 290 | 140 | 1700 | 220 | 75 | 1400 | 200 | 100
12 | 1700 | 270 | 140 | 1600 | 220 | 75 | 1300 | 200 | 100
切り込み量 Depth of Cut （D：刃径 Dia.）
備 考 Notes | ※切削油は発煙性の少ないものを使用して下さい。 ※回転数と送り速度は、同じ割合で調整して下さい。 ※切り込み、機械の剛性により条件が異なることがあります。その都度調整し使用して下さい。 ※Use cutting fluid with smoke retardant. ※Adjust both spindle speed and feed at the same rate. ※Adjust milling conditions according to the volume of Depth of Cut and rigidity of the machine.

## 切削条件②
MSES230P•MSE230•MSE230M
切削条件参考表
被削材 Work Material | 焼き入れ鋼 Hardened Steels SKD61（～52HRC） |  |  | アルミニウム Aluminum |  |  | 銅 Copper
切削速度 Cutting Speed | 20～40m/min |  |  | 100～200m/min |  |  | 60～80m/min
刃 径 Dia. | 回転数 Spindle Speed | 送り速度 Feed |  | 回転数 Spindle Speed | 送り速度 Feed |  | 回転数 Spindle Speed | 送り速度 Feed
| min-1 | mm/min |  | min-1 | mm/min |  | min-1 | mm/min
|  | 側面 Side Milling | 溝 Slotting |  | 側面 Side Milling | 溝 Slotting |  | 側面 Side Milling | 溝 Slotting
0.1 | 50000 | － | 15 | 50000 | 60 | 25 | 50000 | 60 | 25
0.2 | 47700 | － | 20 | 50000 | 90 | 35 | 50000 | 90 | 35
0.3 | 31800 | － | 20 | 50000 | 150 | 60 | 50000 | 150 | 60
0.4 | 23900 | 50 | 25 | 50000 | 200 | 80 | 50000 | 200 | 80
0.5 | 19100 | 60 | 30 | 50000 | 250 | 100 | 44600 | 220 | 90
0.8 | 11900 | 70 | 35 | 50000 | 450 | 180 | 27900 | 250 | 95
1 | 9500 | 75 | 40 | 47700 | 570 | 200 | 22300 | 270 | 95
1.5 | 6400 | 75 | 40 | 31800 | 640 | 220 | 14900 | 300 | 100
2 | 4800 | 75 | 40 | 23900 | 720 | 250 | 11100 | 330 | 120
2.5 | 3800 | 75 | 40 | 19100 | 760 | 270 | 8900 | 360 | 120
3 | 3200 | 80 | 40 | 15900 | 800 | 270 | 7400 | 370 | 130
3.5 | 2700 | 85 | 45 | 13600 | 820 | 270 | 6400 | 380 | 130
4 | 2400 | 95 | 50 | 11900 | 830 | 270 | 5600 | 390 | 130
5 | 1900 | 95 | 50 | 9500 | 860 | 280 | 4500 | 410 | 130
6 | 1600 | 100 | 50 | 8000 | 880 | 290 | 3700 | 410 | 130
7 | 1400 | 100 | 50 | 6800 | 820 | 270 | 3200 | 380 | 130
8 | 1200 | 100 | 50 | 6000 | 780 | 260 | 2800 | 360 | 120
9 | 1100 | 100 | 50 | 5300 | 740 | 240 | 2500 | 350 | 120
10 | 1000 | 100 | 50 | 4800 | 720 | 240 | 2200 | 330 | 110
11 | 900 | 100 | 50 | 4300 | 690 | 230 | 2000 | 320 | 110
12 | 800 | 100 | 50 | 4000 | 680 | 220 | 1900 | 320 | 110
切り込み量 Depth of Cut （D：刃径 Dia.）
備 考 Notes | ※切削油は発煙性の少ないものを使用して下さい。 ※焼き入れ鋼を切削加工する場合は、オイルミストクーラントの使用を推奨します。 ※回転数と送り速度は、同じ割合で調整して下さい。 ※切り込み、機械の剛性により条件が異なることがあります。その都度調整し使用して下さい。 ※Use cutting fluid with smoke retardant. ※Recommend to use oil mist coolant for machining hardened steels. ※Adjust both spindle speed and feed at the same rate. ※Adjust milling conditions according to the volume of Depth of Cut and rigidity of the machine.