## Sheet1
MRB230SF
切削条件参考表
被削材 Work Material |  | 炭素鋼・調質鋼 Carbon Steels・Prehardened Steels S50C・NAK・HPM-1 （～44HRC） |  |  |  | 焼き入れ鋼 Hardened Steels SKD・STAVAX・HPM-38 （46～55HRC） |  |  |  | 焼き入れ鋼 Hardened Steels SKD11 （56～62HRC） |  |  |  | 銅 Copper
Rサイズ Radius. | 有効長 Effective Length | 切り込み量 Depth of Cut |  | 送り速度 Feed | 回転数 Spindle Speed | 切り込み量 Depth of Cut |  | 送り速度 Feed | 回転数 Spindle Speed | 切り込み量 Depth of Cut |  | 送り速度 Feed | 回転数 Spindle Speed | 切り込み量 Depth of Cut |  | 送り速度 Feed | 回転数 Spindle Speed
|  | ap mm | ae mm | mm/min | min-1 | ap mm | ae mm | mm/min | min-1 | ap mm | ae mm | mm/min | min-1 | ap mm | ae mm | mm/min | min-1
0.1 | 0.5 | 0.01 | 0.02 | 250 | 20,000～50,000 | 0.01 | 0.01 | 210 | 20,000～50,000 | 0.007 | 0.007 | 170 | 20,000～50,000 | 0.01 | 0.02 | 250 | 20,000～50,000
| 0.75 | 0.007 | 0.01 | 250 | 20,000～50,000 | 0.005 | 0.01 | 210 | 20,000～50,000 | 0.004 | 0.007 | 170 | 20,000～50,000 | 0.01 | 0.015 | 250 | 20,000～50,000
| 1 | 0.005 | 0.01 | 250 | 20,000～50,000 | 0.003 | 0.005 | 210 | 20,000～50,000 | 0.002 | 0.004 | 170 | 20,000～50,000 | 0.008 | 0.015 | 250 | 20,000～50,000
| 1.25 | 0.003 | 0.01 | 150 | 20,000～50,000 | 0.003 | 0.005 | 120 | 20,000～50,000 | 0.002 | 0.004 | 100 | 20,000～50,000 | 0.005 | 0.015 | 150 | 20,000～50,000
0.15 | 0.5 | 0.01 | 0.02 | 250 | 20,000～50,000 | 0.01 | 0.015 | 210 | 20,000～50,000 | 0.007 | 0.01 | 170 | 20,000～50,000 | 0.012 | 0.025 | 250 | 20,000～50,000
| 0.6 | 0.01 | 0.02 | 250 | 20,000～50,000 | 0.01 | 0.015 | 210 | 20,000～50,000 | 0.007 | 0.01 | 170 | 20,000～50,000 | 0.012 | 0.025 | 250 | 20,000～50,000
| 0.75 | 0.008 | 0.02 | 250 | 20,000～50,000 | 0.007 | 0.012 | 210 | 20,000～50,000 | 0.005 | 0.008 | 170 | 20,000～50,000 | 0.011 | 0.02 | 250 | 20,000～50,000
| 1 | 0.007 | 0.01 | 250 | 20,000～50,000 | 0.005 | 0.01 | 210 | 20,000～50,000 | 0.004 | 0.007 | 170 | 20,000～50,000 | 0.01 | 0.02 | 250 | 20,000～50,000
| 1.25 | 0.005 | 0.01 | 250 | 20,000～50,000 | 0.005 | 0.005 | 210 | 20,000～50,000 | 0.004 | 0.004 | 170 | 20,000～50,000 | 0.008 | 0.015 | 250 | 20,000～50,000
| 1.5 | 0.005 | 0.01 | 200 | 20,000～50,000 | 0.005 | 0.005 | 170 | 20,000～50,000 | 0.004 | 0.004 | 140 | 20,000～50,000 | 0.008 | 0.015 | 200 | 20,000～50,000
| 1.75 | 0.005 | 0.01 | 200 | 20,000～50,000 | 0.005 | 0.005 | 170 | 20,000～50,000 | 0.004 | 0.004 | 140 | 20,000～50,000 | 0.008 | 0.015 | 200 | 20,000～50,000
0.2 | 0.75 | 0.02 | 0.05 | 800 | 20,000～50,000 | 0.02 | 0.03 | 650 | 20,000～50,000 | 0.015 | 0.02 | 560 | 20,000～50,000 | 0.03 | 0.07 | 800 | 20,000～50,000
| 1 | 0.02 | 0.05 | 800 | 20,000～50,000 | 0.02 | 0.03 | 650 | 20,000～50,000 | 0.012 | 0.02 | 560 | 20,000～50,000 | 0.03 | 0.07 | 800 | 20,000～50,000
| 1.5 | 0.02 | 0.03 | 700 | 20,000～50,000 | 0.01 | 0.02 | 600 | 20,000～50,000 | 0.007 | 0.015 | 490 | 20,000～50,000 | 0.03 | 0.05 | 700 | 20,000～50,000
| 2 | 0.015 | 0.02 | 600 | 20,000～50,000 | 0.01 | 0.015 | 500 | 20,000～50,000 | 0.007 | 0.01 | 420 | 20,000～50,000 | 0.02 | 0.03 | 600 | 20,000～50,000
| 2.5 | 0.015 | 0.02 | 450 | 20,000～50,000 | 0.01 | 0.015 | 380 | 20,000～50,000 | 0.007 | 0.01 | 310 | 20,000～50,000 | 0.02 | 0.03 | 450 | 20,000～50,000
0.25 | 1 | 0.03 | 0.05 | 800 | 20,000～50,000 | 0.02 | 0.05 | 680 | 20,000～50,000 | 0.015 | 0.035 | 560 | 20,000～50,000 | 0.045 | 0.07 | 800 | 20,000～50,000
| 1.5 | 0.03 | 0.05 | 700 | 20,000～50,000 | 0.02 | 0.04 | 600 | 20,000～50,000 | 0.015 | 0.03 | 490 | 20,000～50,000 | 0.04 | 0.07 | 700 | 20,000～50,000
| 2 | 0.02 | 0.04 | 600 | 20,000～50,000 | 0.02 | 0.03 | 510 | 20,000～50,000 | 0.015 | 0.02 | 420 | 20,000～50,000 | 0.03 | 0.06 | 600 | 20,000～50,000
| 2.5 | 0.015 | 0.04 | 600 | 20,000～50,000 | 0.01 | 0.03 | 510 | 20,000～50,000 | 0.007 | 0.02 | 420 | 20,000～50,000 | 0.02 | 0.06 | 600 | 20,000～50,000
| 3 | 0.015 | 0.035 | 500 | 20,000～50,000 | 0.01 | 0.025 | 420 | 20,000～50,000 | 0.007 | 0.015 | 350 | 20,000～50,000 | 0.02 | 0.05 | 500 | 20,000～50,000
0.3 | 1.5 | 0.05 | 0.1 | 1200 | 20,000～50,000 | 0.05 | 0.07 | 1000 | 20,000～50,000 | 0.035 | 0.05 | 840 | 20,000～50,000 | 0.07 | 0.12 | 1200 | 20,000～50,000
| 2 | 0.05 | 0.1 | 1200 | 20,000～50,000 | 0.04 | 0.07 | 1000 | 20,000～50,000 | 0.028 | 0.05 | 840 | 20,000～50,000 | 0.07 | 0.12 | 1200 | 20,000～50,000
| 2.5 | 0.035 | 0.1 | 1200 | 20,000～50,000 | 0.03 | 0.06 | 1000 | 20,000～50,000 | 0.02 | 0.04 | 840 | 20,000～50,000 | 0.05 | 0.12 | 1200 | 20,000～50,000
| 3 | 0.025 | 0.1 | 1000 | 20,000～50,000 | 0.03 | 0.05 | 850 | 20,000～50,000 | 0.02 | 0.035 | 700 | 20,000～50,000 | 0.04 | 0.1 | 1000 | 20,000～50,000
| 3.5 | 0.025 | 0.08 | 1000 | 20,000～50,000 | 0.02 | 0.05 | 850 | 20,000～50,000 | 0.015 | 0.035 | 700 | 20,000～50,000 | 0.04 | 0.1 | 1000 | 20,000～50,000
| 4 | 0.025 | 0.05 | 800 | 20,000～50,000 | 0.02 | 0.04 | 680 | 20,000～50,000 | 0.015 | 0.03 | 560 | 20,000～50,000 | 0.035 | 0.08 | 800 | 20,000～50,000
| 4.5 | 0.025 | 0.05 | 750 | 20,000～50,000 | 0.01 | 0.03 | 630 | 20,000～50,000 | 0.007 | 0.02 | 520 | 20,000～50,000 | 0.035 | 0.08 | 750 | 20,000～50,000
| 5 | 0.02 | 0.04 | 500 | 20,000～30,000 | 0.01 | 0.02 | 420 | 20,000～30,000 | 0.007 | 0.015 | 350 | 20,000～30,000 | 0.03 | 0.06 | 500 | 20,000～30,000
| 5.5 | 0.013 | 0.02 | 500 | 20,000～30,000 | 0.01 | 0.01 | 420 | 20,000～30,000 | 0.007 | 0.007 | 350 | 20,000～30,000 | 0.02 | 0.03 | 500 | 20,000～30,000
| 6 | 0.01 | 0.02 | 450 | 20,000～30,000 | 0.005 | 0.01 | 380 | 20,000～30,000 | 0.004 | 0.007 | 310 | 20,000～30,000 | 0.015 | 0.03 | 450 | 20,000～30,000
0.4 | 2 | 0.1 | 0.15 | 2000 | 20,000～50,000 | 0.1 | 0.12 | 1700 | 20,000～50,000 | 0.07 | 0.085 | 1400 | 14,000～35,000 | 0.15 | 0.2 | 2000 | 20,000～50,000
| 3 | 0.08 | 0.13 | 1700 | 20,000～50,000 | 0.08 | 0.1 | 1500 | 20,000～50,000 | 0.056 | 0.065 | 1190 | 14,000～35,000 | 0.12 | 0.2 | 1700 | 20,000～50,000
| 4 | 0.05 | 0.12 | 1500 | 20,000～50,000 | 0.05 | 0.08 | 1300 | 20,000～50,000 | 0.035 | 0.055 | 1000 | 14,000～35,000 | 0.1 | 0.2 | 1500 | 20,000～50,000
| 5 | 0.05 | 0.1 | 1200 | 20,000～50,000 | 0.04 | 0.07 | 1000 | 20,000～50,000 | 0.03 | 0.05 | 840 | 14,000～35,000 | 0.08 | 0.15 | 1200 | 20,000～50,000
0.5 | 3 | 0.2 | 0.3 | 3000 | 20,000～50,000 | 0.12 | 0.3 | 2500 | 20,000～50,000 | 0.08 | 0.21 | 2100 | 14,000～35,000 | 0.25 | 0.4 | 3000 | 20,000～50,000
| 4 | 0.15 | 0.25 | 2500 | 20,000～50,000 | 0.1 | 0.2 | 2100 | 20,000～50,000 | 0.07 | 0.14 | 1700 | 14,000～35,000 | 0.2 | 0.4 | 2500 | 20,000～50,000
| 5 | 0.1 | 0.25 | 2000 | 20,000～50,000 | 0.08 | 0.17 | 1700 | 20,000～50,000 | 0.055 | 0.12 | 1400 | 14,000～35,000 | 0.15 | 0.35 | 2000 | 20,000～50,000
| 6 | 0.1 | 0.2 | 1500 | 20,000～50,000 | 0.07 | 0.12 | 1200 | 20,000～50,000 | 0.05 | 0.085 | 1000 | 14,000～35,000 | 0.15 | 0.3 | 1500 | 20,000～50,000
| 8 | 0.05 | 0.1 | 1200 | 20,000～30,000 | 0.05 | 0.08 | 1000 | 20,000～30,000 | 0.035 | 0.055 | 840 | 14,000～21,000 | 0.08 | 0.15 | 1200 | 20,000～30,000
| 10 | 0.03 | 0.05 | 800 | 20,000～30,000 | 0.03 | 0.05 | 680 | 20,000～30,000 | 0.02 | 0.035 | 560 | 14,000～21,000 | 0.05 | 0.08 | 800 | 20,000～30,000
0.75 | 3 | 0.2 | 0.35 | 4000 | 20,000～30,000 | 0.15 | 0.3 | 3400 | 20,000～30,000 | 0.1 | 0.18 | 2800 | 14,000～21,000 | 0.3 | 0.5 | 4000 | 20,000～30,000
| 4 | 0.2 | 0.3 | 4000 | 20,000～30,000 | 0.15 | 0.25 | 3400 | 20,000～30,000 | 0.09 | 0.15 | 2800 | 14,000～21,000 | 0.3 | 0.45 | 4000 | 20,000～30,000
| 6 | 0.15 | 0.3 | 3000 | 20,000～30,000 | 0.12 | 0.2 | 2500 | 20,000～30,000 | 0.07 | 0.12 | 2100 | 14,000～21,000 | 0.2 | 0.45 | 3000 | 20,000～30,000
| 8 | 0.1 | 0.25 | 2400 | 20,000～30,000 | 0.08 | 0.18 | 2000 | 20,000～30,000 | 0.05 | 0.11 | 1700 | 14,000～21,000 | 0.15 | 0.4 | 2400 | 20,000～30,000
| 10 | 0.08 | 0.2 | 1800 | 20,000～30,000 | 0.06 | 0.12 | 1500 | 20,000～30,000 | 0.035 | 0.07 | 1200 | 14,000～21,000 | 0.12 | 0.3 | 1800 | 20,000～30,000
1 | 3 | 0.3 | 0.5 | 4000 | 20,000～30,000 | 0.2 | 0.5 | 3400 | 20,000～30,000 | 0.12 | 0.3 | 2800 | 14,000～21,000 | 0.45 | 0.7 | 4000 | 20,000～30,000
| 4 | 0.3 | 0.5 | 4000 | 20,000～30,000 | 0.2 | 0.45 | 3400 | 20,000～30,000 | 0.12 | 0.27 | 2800 | 14,000～21,000 | 0.45 | 0.7 | 4000 | 20,000～30,000
| 6 | 0.25 | 0.5 | 3000 | 20,000～30,000 | 0.2 | 0.4 | 2500 | 20,000～30,000 | 0.12 | 0.24 | 2100 | 14,000～21,000 | 0.38 | 0.7 | 3000 | 20,000～30,000
| 8 | 0.2 | 0.3 | 2500 | 16,000～20,000 | 0.15 | 0.3 | 2100 | 16,000～20,000 | 0.09 | 0.18 | 1700 | 11,200～14,000 | 0.3 | 0.45 | 2500 | 16,000～20,000
| 10 | 0.15 | 0.3 | 2500 | 16,000～20,000 | 0.1 | 0.2 | 2100 | 16,000～20,000 | 0.06 | 0.12 | 1700 | 11,200～14,000 | 0.23 | 0.45 | 2500 | 16,000～20,000
| 12 | 0.13 | 0.2 | 1800 | 12,000～16,000 | 0.1 | 0.15 | 1500 | 12,000～16,000 | 0.06 | 0.09 | 1300 | 8,400～11,200 | 0.2 | 0.3 | 1800 | 12,000～16,000
| 14 | 0.1 | 0.2 | 1800 | 12,000～16,000 | 0.07 | 0.13 | 1500 | 12,000～16,000 | 0.04 | 0.08 | 1300 | 8,400～11,200 | 0.15 | 0.3 | 1800 | 12,000～16,000
| 16 | 0.1 | 0.15 | 1600 | 10,000～14,000 | 0.06 | 0.11 | 1400 | 10,000～14,000 | 0.035 | 0.065 | 1100 | 7,000～9,800 | 0.15 | 0.25 | 1600 | 10,000～14,000
| 18 | 0.07 | 0.12 | 1600 | 10,000～14,000 | 0.05 | 0.1 | 1400 | 10,000～14,000 | 0.03 | 0.06 | 1100 | 7,000～9,800 | 0.1 | 0.2 | 1600 | 10,000～14,000
| 20 | 0.06 | 0.1 | 1000 | 8,000～12,000 | 0.05 | 0.07 | 850 | 8,000～12,000 | 0.03 | 0.04 | 700 | 5,600～8,400 | 0.1 | 0.15 | 1000 | 8,000～12,000
1.5 | 6 | 0.35 | 0.6 | 4000 | 16,000～20,000 | 0.25 | 0.5 | 3400 | 16,000～20,000 | 0.15 | 0.3 | 2800 | 11,200～14,000 | 0.5 | 1 | 4000 | 16,000～20,000
| 8 | 0.3 | 0.5 | 4000 | 16,000～20,000 | 0.2 | 0.5 | 3400 | 16,000～20,000 | 0.12 | 0.3 | 2800 | 11,200～14,000 | 0.45 | 0.8 | 4000 | 16,000～20,000
| 10 | 0.3 | 0.5 | 4000 | 16,000～20,000 | 0.2 | 0.45 | 3400 | 16,000～20,000 | 0.12 | 0.27 | 2800 | 11,200～14,000 | 0.45 | 0.8 | 4000 | 16,000～20,000
| 12 | 0.2 | 0.4 | 3000 | 16,000～20,000 | 0.2 | 0.4 | 2500 | 16,000～20,000 | 0.12 | 0.24 | 2100 | 11,200～14,000 | 0.3 | 0.6 | 3000 | 16,000～20,000
備 考 Notes |  | ※切り込み量のapは深さ方向の切り込み量、aeはピックフィードを示します。 ※回転数とテーブル送りは同じ割合で調整して下さい。 ※焼き入れ材を加工する場合は、オイルミストを推奨します。 ※Depth of Cut : ap=Axial Depth of Cut / ae=Radial Depth of Cut. ※Adjust both spindle speed and feed at the same rate. ※Oil mist coolant is recommended for the machining of hardened steels.