## 切削条件①
MTE230
切削条件参考表
［φ0.5～1溝切削 Slotting］
被削材 Work Material |  | 炭素鋼・合金鋼・調質鋼 Carbon Steels・Alloy Steels Prehardened Steels （～40HRC） |  | アルミニウム Aluminum |  | 銅 Copper
切削速度 Cutting Speed |  | 40～70m/min |  | 150～300m/min |  | 80～150m/min
先端径 Dia. | 切り込み量 Depth of Cut | 回転数 Spindle Speed | 送り速度 Feed | 回転数 Spindle Speed | 送り速度 Feed | 回転数 Spindle Speed | 送り速度 Feed
| mm | min-1 | mm/min | min-1 | mm/min | min-1 | mm/min
0.5 | 0.005～0.01 | 38000 | 300 | 50000 | 400 | 25000 | 200
0.6 | 0.01～0.02 | 32000 | 300 | 50000 | 400 | 25000 | 200
0.7 | 0.01～0.03 | 27000 | 300 | 50000 | 500 | 25000 | 250
0.8 | 0.02～0.04 | 24000 | 400 | 50000 | 650 | 25000 | 330
0.9 | 0.03～0.06 | 21000 | 400 | 50000 | 800 | 25000 | 400
1 | 0.03～0.08 | 19000 | 400 | 50000 | 1000 | 25000 | 500
備 考 Notes |  | ※切削油を使用して下さい。 ※加工面の傾斜角によっては、回転数やテーブル送りを調整して下さい。 ※コーナー部での送り速度は30～50％下げて下さい。 ※回転数が上がらない場合は同じ割合でテーブル送りを調整し、切り込み量も調整して下さい。 ※往復切削をお奨めします。 ※Use cutting fluid. ※Adjust spindle speed and feed according to inclined angle. ※When corner processing, reduce the feed by approximately 50%～30%. ※Adjust spindle speed and feed at the same rete also reduce depth of cut, if the machine spindle speed insufficient. ※Recommend reciprocating cutting.

## 切削条件②
MTE230
切削条件参考表
［φ1.5～10側面切削 Side Milling］
被削材 Work Material | 炭素鋼 Carbon Steels S50C |  | 合金鋼・工具鋼・調質鋼 Alloy Steels・Tool Steels Prehardened Steels SKD・HPM・NAK |  | 調質鋼 Prehardened Steels NAK80（～45HRC）
切削速度 Cutting Speed | 50～70m/min |  | 40～60m/min |  | 30～50m/min
先端径 Dia. | 回転数 Spindle Speed | 送り速度 Feed | 回転数 Spindle Speed | 送り速度 Feed | 回転数 Spindle Speed | 送り速度 Feed
| min-1 | mm/min | min-1 | mm/min | min-1 | mm/min
1.5 | 12700 | 330 | 10600 | 250 | 8500 | 200
2 | 9600 | 400 | 8000 | 300 | 6400 | 270
2.5 | 7600 | 450 | 6400 | 330 | 5100 | 300
3 | 6400 | 450 | 5300 | 330 | 4300 | 300
4 | 4800 | 450 | 4000 | 330 | 3200 | 300
5 | 3800 | 450 | 3200 | 330 | 2600 | 300
6 | 3200 | 450 | 2700 | 330 | 2200 | 300
8 | 2400 | 480 | 2000 | 360 | 1600 | 330
10 | 1900 | 480 | 1600 | 360 | 1300 | 330
切り込み量 Depth of Cut （D：先端径 Dia.）
備 考 Notes | ※切削油を使用して下さい。 ※加工面の傾斜角によっては、回転数やテーブル送りを調整して下さい。 ※コーナー部での送り速度は30～50％下げて下さい。 ※回転数が上がらない場合は同じ割合でテーブル送りを調整し、切り込み量も調整して下さい。 ※Use cutting fluid. ※Adjust spindle speed and feed according to inclined angle. ※When corner processing, reduce the feed by approximately 50%～30%. ※Adjust spindle speed and feed at the same rete also reduce depth of cut, if the machine spindle speed insufficient.

## 切削条件③
MTE230
切削条件参考表
［φ1.5～10側面切削 Side Milling］
被削材 Work Material | 焼き入れ鋼 Hardened Steels （～55HRC） |  | アルミニウム Aluminum |  | 銅 Copper
切削速度 Cutting Speed | 20m/min |  | 150～300m/min |  | 80～150m/min
先端径 Dia. | 回転数 Spindle Speed | 送り速度 Feed | 回転数 Spindle Speed | 送り速度 Feed | 回転数 Spindle Speed | 送り速度 Feed
| min-1 | mm/min | min-1 | mm/min | min-1 | mm/min
1.5 | 4300 | 110 | 50000 | 1300 | 25000 | 650
2 | 3200 | 130 | 48000 | 2000 | 24000 | 1000
2.5 | 2700 | 150 | 38200 | 2200 | 19100 | 1100
3 | 2200 | 150 | 32000 | 2200 | 16000 | 1100
4 | 1600 | 150 | 24000 | 2200 | 12000 | 1100
5 | 1300 | 150 | 19100 | 2200 | 9600 | 1100
6 | 1100 | 150 | 16000 | 2200 | 8000 | 1100
8 | 800 | 160 | 12000 | 2200 | 6000 | 1100
10 | 650 | 160 | 9600 | 2200 | 4800 | 1100
切り込み量 Depth of Cut （D：先端径 Dia.）
備 考 Notes | ※切削油を使用して下さい。 ※加工面の傾斜角によっては、回転数やテーブル送りを調整して下さい。 ※コーナー部での送り速度は30～50％下げて下さい。 ※回転数が上がらない場合は同じ割合でテーブル送りを調整し、切り込み量も調整して下さい。 ※Use cutting fluid. ※Adjust spindle speed and feed according to inclined angle. ※When corner processing, reduce the feed by approximately 50%～30%. ※Adjust spindle speed and feed at the same rete also reduce depth of cut, if the machine spindle speed insufficient.